## Лист1
Марка резиновой смеси | Температура эксплуатации, резиновой смеси, ºС |  |  | Условная прочность при растяжении, МПа (кГс/см2), не менее | Относительное удлинение при разрыве, %, не менее | Твердость, ед. Шора | Химическая стойкость | Рекомендуемые среды эксплуатации | Группа резиновой смеси по ГОСТ 9833-73
| Среда | Нижняя | Верхняя
Смесь резиновая специальной разработки | Воздух | - 30 (дли- тельно) | + 170 (дли- тельно), + 200 (кратко- вре- менно) | 17,9 (182) | 220 | 70 - 80 | Маслобензостойкая. Химическая стойкость (по массе): до 25% сероводород; до 20% углекислый газ; до 60% метанол (метан); растворы кислот и щелочей до 10 %. | Нефть, газ, газоконденсат, буровой раствор, минеральные и полусинтетические масла, пластовые жидкости, топлива и их смеси. | По характе- ристикам условно можно отнести к 6-й группе
| Масла | - 40 (дли- тельно)